## Лист1
ООО «СтройДорГарант» 223051, Республика Беларусь, Минский район, аг. Колодищи, ул. Минская, д.69а, оф.15 р/c BY89PJCB30120539621000000933 в «Приорбанк» ОАО ЦБУ 117 220141, г. Минск, пр. Независимости, д.172, БИК PJCBBY2X УНП 691837633 тел.: (+375 29) 6-555-286 тел./факс: (+375 17) 508-16-58 e-mail: sdgar17@mail.ru _________________________________________________________________ Прайс-лист 01.10.2023г. ООО «СтройДорГарант» предлагает к продаже продукцию собственного производства на следующих условиях:
№ | Наименование товара | Способ изготовления | Характеристики | ш/к | Цена товара с учётом НДС,бел.руб.
1 | Камень бетонный бортовой БР100.30.15-М (серый) СТБ1097-2012 | Вибропрессование | 1. Класс бетона по прочности - В30 2. Отпускная прочность бетона - 50-1250кН, + 1 кН 3. Прочность бетона на растяжение при изгибе - Не менее Вtb 4,0 4. Марка бетона по морозостойкости - Не менее F 250 5. Водопоглощение бетона - Не более 5% 6. Размеры: длина-1000мм, высота-300мм, ширина-150мм 7. Количество в упаковке - 18 м.п. 8. Вес упаковки - 1700кг | м.п. | 13.8
2 | Камень бетонный бортовой БРТ 100.20.8-М (серый) СТБ1097-2012 | Вибропрессование | 1. Класс бетона по прочности - В30 2. Отпускная прочность бетона - 50-1250кН, + 1 кН 3. Прочность бетона на растяжение при изгибе - Не менее Вtb 4,0 4. Марка бетона по морозостойкости - Не менее F 250 5. Водопоглощение бетона - Не более 5% 6. Размеры: длина-1000мм, высота-200мм, ширина-80мм 7. Количество в упаковке - 48 м.п. 8. Вес упаковки - 1600кг | м.п. | 5
3 | Камень бетонный бортовой БРТ 100.20.8-М-Цкор (коричневый) Камень бетонный бортовой БРТ 100.20.8-М-Цкр (красный) Камень бетонный бортовой БРТ 100.20.8-М-Цч (черный) Камень бетонный бортовой БРТ 100.20.8-М-Цж (желтый) | Вибропрессование | 1. Класс бетона по прочности - В30 2. Отпускная прочность бетона - 50-1250кН, + 1 кН 3. Прочность бетона на растяжение при изгибе - Не менее Вtb 4,0 4. Марка бетона по морозостойкости - Не менее F 250 5. Водопоглощение бетона - Не более 5% 6. Размеры: длина-1000мм, высота-200мм, ширина-80мм 7. Количество в упаковке - 48 м.п. 8. Вес упаковки - 1600кг | м.п. | 6.95
4 | Плитка тротуарная «Прямоугольник 6» П 20.10.6-Ма (серый) СТБ1071-2007 | Вибропрессование | 1. Класс бетона по прочности - В22,5 2. Прочность бетона на растяжение при изгибе - Не менее Вtb 3,2 3. Марка бетона по морозостойкости - Не менее F 250 4. Водопоглощение бетона - Не более 5 % 5. Размеры: длина-200мм, ширана-100мм, высота-60мм 6. Количество в упаковке - 750шт 7. Вес упаковки - 1900кг | м2 | 19.3
5 | Плитка тротуарная «Прямоугольник 6» П 20.10.6-Ма-Цкор (коричневый) Плитка тротуарная «Прямоугольник 6» П 20.10.6-Ма-Цкр (красный) Плитка тротуарная «Прямоугольник 6» П 20.10.6-Ма-Цч (черный) Плитка тротуарная «Прямоугольник 6» П 20.10.6-Ма-Цж (желтый) | Вибропрессование | 1. Класс бетона по прочности - В22,5 2. Прочность бетона на растяжение при изгибе - Не менее Вtb 3,2 3. Марка бетона по морозостойкости - Не менее F 250 4. Водопоглощение бетона - Не более 5 % 5. Размеры: длина-200мм, ширана-100мм, высота-60мм 6. Количество в упаковке - 750шт 7. Вес упаковки - 1900кг | м2 | 26.2
6 | Плитка тротуарная «Прямоугольник 8» П 20.10.8-Ма (серый) СТБ1071-2007 | Вибропрессование | 1. Класс бетона по прочности - В22,5 2. Прочность бетона на растяжение при изгибе - Не менее Вtb 3,2 3. Марка бетона по морозостойкости - Не менее F 250 4. Водопоглощение бетона - Не более 5 % 5. Размеры: длина-200мм, ширана-100мм, высота-80мм 6. Количество в упаковке - 550шт 7. Вес упаковки - 1950кг | м2 | 21.9
7 | Плитка тротуарная «Прямоугольник 8» П 20.10.8-Ма-Цкор (коричневый) Плитка тротуарная «Прямоугольник 8» П 20.10.8-Ма-Цкр (красный) Плитка тротуарная «Прямоугольник 8» П 20.10.8-Ма-Цч (черный) Плитка тротуарная «Прямоугольник 8» П 20.10.8-Ма-Цж (желтый) | Вибропрессование | 1. Класс бетона по прочности - В22,5 2. Прочность бетона на растяжение при изгибе - Не менее Вtb 3,2 3. Марка бетона по морозостойкости - Не менее F 250 4. Водопоглощение бетона - Не более 5 % 5. Размеры: длина-200мм, ширана-100мм, высота-80мм 6. Количество в упаковке - 550шт 7. Вес упаковки - 1950кг | м2 | 29.2
8 | Плитка тротуарная «Старый город 6» П18.12.6, П12.6, П12.9.6 Ма (серый) СТБ1071-2007 | Вибропрессование | 1. Класс бетона по прочности - В22,5 2. Прочность бетона на растяжение при изгибе - Не менее Вtb 3,2 3. Марка бетона по морозостойкости - Не менее F 250 4. Водопоглощение бетона - Не более 5 % 5. Размеры:элемент №1-длина-180мм,ширина-120мм,высота-60мм;элемент №2-длина-120мм,ширина-120мм,высота-60мм; элемент №3-длина-90мм,ширина-120мм,высота-60мм 6. Количество в упаковке - 676шт 7. Вес упаковки - 1350кг | м2 | 20.6
9 | Плитка тротуарная «Старый город 6» П18.12.6, П12.12.6, П12.9.6 Ма-Цкор (коричневый) Плитка тротуарная «Старый город 6» П18.12.6, П12.12.6, П12.9.6 Ма-Цкр (красный) Плитка тротуарная «Старый город 6» П18.12.6, П12.12.6, П12.9.6 Ма-Цч (черный) Плитка тротуарная «Старый город 6» П18.12.6, П12.12.6, П12.9.6 Ма-Цж (желтый) | Вибропрессование | 1. Класс бетона по прочности - В22,5 2. Прочность бетона на растяжение при изгибе - Не менее Вtb 3,2 3. Марка бетона по морозостойкости - Не менее F 250 4. Водопоглощение бетона - Не более 5 % 5. Размеры:элемент №1-длина-180мм,ширина-120мм,высота-60мм;элемент №2-длина-120мм,ширина-120мм,высота-60мм; элемент №3-длина-90мм,ширина-120мм,высота-60мм 6. Количество в упаковке - 676шт 7. Вес упаковки - 1350кг | м2 | 26.2
10 | Плита тротуарная "Черепашка" К 30.3-М (серый) СТБ 1071-2007 | Вибролитье | 1. Класс бетона по прочности - В22,5 2. Прочность бетона на растяжение при изгибе - Не менее Вtb 3,2 3. Марка бетона по морозостойкости - Не менее F 250 4. Водопоглощение бетона - Не более 5 % 5. Размеры: длина-300мм, ширана-300мм, высота-30мм 6. Количество в упаковке - 168шт 7. Вес упаковки - 900кг | м2 | 15
11 | Плита тротуарная "Черепашка" К 30.3-М-Цкор (коричневый) Плита тротуарная "Черепашка" К 30.3-М-Цкр (красный) Плита тротуарная "Черепашка" К 30.3-М-Цч (черный) Плита тротуарная "Черепашка" К 30.3-М-Цж (желтый) СТБ 1071-2007 | Вибролитье | 1. Класс бетона по прочности - В22,5 2. Прочность бетона на растяжение при изгибе - Не менее Вtb 3,2 3. Марка бетона по морозостойкости - Не менее F 250 4. Водопоглощение бетона - Не более 5 % 5. Размеры: длина-300мм, ширана-300мм, высота-30мм 6. Количество в упаковке - 168шт 7. Вес упаковки - 900кг | м2 | 20
12 | Плита тротуарная "Краков" К 30.3-М (серый) СТБ 1071-2007 | Вибролитье | 1. Класс бетона по прочности - В22,5 2. Прочность бетона на растяжение при изгибе - Не менее Вtb 3,2 3. Марка бетона по морозостойкости - Не менее F 250 4. Водопоглощение бетона - Не более 5 % 5. Размеры: длина-300мм, ширана-300мм, высота-30мм 6. Количество в упаковке - 168шт 7. Вес упаковки - 900кг | м2 | 15
13 | Плита тротуарная "Краков" К 30.3-М-Цкор (коричневый) Плита тротуарная "Краков" К 30.3-М-Цкр (красный) Плита тротуарная "Краков" К 30.3-М-Цч (черный) Плита тротуарная "Краков" К 30.3-М-Цж (желтый) СТБ 1071-2007 | Вибролитье | 1. Класс бетона по прочности - В22,5 2. Прочность бетона на растяжение при изгибе - Не менее Вtb 3,2 3. Марка бетона по морозостойкости - Не менее F 250 4. Водопоглощение бетона - Не более 5 % 5. Размеры: длина-300мм, ширана-300мм, высота-30мм 6. Количество в упаковке - 168шт 7. Вес упаковки - 900кг | м2 | 20
14 | Плита тротуарная "Паркет" К 30.3-М (серый) СТБ 1071-2007 | Вибролитье | 1. Класс бетона по прочности - В22,5 2. Прочность бетона на растяжение при изгибе - Не менее Вtb 3,2 3. Марка бетона по морозостойкости - Не менее F 250 4. Водопоглощение бетона - Не более 5 % 5. Размеры: длина-300мм, ширана-300мм, высота-30мм 6. Количество в упаковке - 168шт 7. Вес упаковки - 900кг | м2 | 15
15 | Плита тротуарная "Паркет" К 30.3-М-Цкор (коричневый) Плита тротуарная "Паркет" К 30.3-М-Цкр (красный) Плита тротуарная "Паркет" К 30.3-М-Цч (черный) Плита тротуарная "Паркет" К 30.3-М-Цж (желтый) СТБ 1071-2007 | Вибролитье | 1. Класс бетона по прочности - В22,5 2. Прочность бетона на растяжение при изгибе - Не менее Вtb 3,2 3. Марка бетона по морозостойкости - Не менее F 250 4. Водопоглощение бетона - Не более 5 % 5. Размеры: длина-300мм, ширана-300мм, высота-30мм 6. Количество в упаковке - 168шт 7. Вес упаковки - 900кг | м2 | 20
16 | Плита тротуарная "Калифорния" К 30.3-М (серый) СТБ 1071-2007 | Вибролитье | 1. Класс бетона по прочности - В22,5 2. Прочность бетона на растяжение при изгибе - Не менее Вtb 3,2 3. Марка бетона по морозостойкости - Не менее F 250 4. Водопоглощение бетона - Не более 5 % 5. Размеры: длина-300мм, ширана-300мм, высота-30мм 6. Количество в упаковке - 168шт 7. Вес упаковки - 900кг | м2 | 15
17 | Плита тротуарная "Калифорния" К 30.3-М-Цкор (коричневый) Плита тротуарная "Калифорния" К 30.3-М-Цкр (красный) Плита тротуарная "Калифорния" К 30.3-М-Цч (черный) Плита тротуарная "Калифорния" К 30.3-М-Цж (желтый) СТБ 1071-2007 | Вибролитье | 1. Класс бетона по прочности - В22,5 2. Прочность бетона на растяжение при изгибе - Не менее Вtb 3,2 3. Марка бетона по морозостойкости - Не менее F 250 4. Водопоглощение бетона - Не более 5 % 5. Размеры: длина-300мм, ширана-300мм, высота-30мм 6. Количество в упаковке - 168шт 7. Вес упаковки - 900кг | м2 | 20
18 | Плита тротуарная "Калифорния доска" К 30.3-М (серый) СТБ 1071-2007 | Вибролитье | 1. Класс бетона по прочности - В22,5 2. Прочность бетона на растяжение при изгибе - Не менее Вtb 3,2 3. Марка бетона по морозостойкости - Не менее F 250 4. Водопоглощение бетона - Не более 5 % 5. Размеры: длина-300мм, ширана-300мм, высота-30мм 6. Количество в упаковке - 168шт 7. Вес упаковки - 900кг | м2 | 15
19 | Плита тротуарная "Калифорния доска" К 30.3-М-Цкор (коричневый) Плита тротуарная "Калифорния доска" К 30.3-М-Цкр (красный) Плита тротуарная "Калифорния доска" К 30.3-М-Цч (черный) Плита тротуарная "Калифорния доска" К 30.3-М-Цж (желтый) СТБ 1071-2007 | Вибролитье | 1. Класс бетона по прочности - В22,5 2. Прочность бетона на растяжение при изгибе - Не менее Вtb 3,2 3. Марка бетона по морозостойкости - Не менее F 250 4. Водопоглощение бетона - Не более 5 % 5. Размеры: длина-300мм, ширана-300мм, высота-30мм 6. Количество в упаковке - 168шт 7. Вес упаковки - 900кг | м2 | 20
20 | Плита тротуарная "Ялта" К 30.3-М (серый) СТБ 1071-2007 | Вибролитье | 1. Класс бетона по прочности - В22,5 2. Прочность бетона на растяжение при изгибе - Не менее Вtb 3,2 3. Марка бетона по морозостойкости - Не менее F 250 4. Водопоглощение бетона - Не более 5 % 5. Размеры: длина-300мм, ширана-300мм, высота-30мм 6. Количество в упаковке - 168шт 7. Вес упаковки - 900кг | м2 | 15
21 | Плита тротуарная "Ялта" К 30.3-М-Цкор (коричневый) Плита тротуарная "Ялта" К 30.3-М-Цкр (красный) Плита тротуарная "Ялта" К 30.3-М-Цч (черный) Плита тротуарная "Ялта" К 30.3-М-Цж (желтый) СТБ 1071-2007 | Вибролитье | 1. Класс бетона по прочности - В22,5 2. Прочность бетона на растяжение при изгибе - Не менее Вtb 3,2 3. Марка бетона по морозостойкости - Не менее F 250 4. Водопоглощение бетона - Не более 5 % 5. Размеры: длина-300мм, ширана-300мм, высота-30мм 6. Количество в упаковке - 168шт 7. Вес упаковки - 900кг | м2 | 20
22 | Плита тротуарная "Мадера" К 30.3-М (серый) СТБ 1071-2007 | Вибролитье | 1. Класс бетона по прочности - В22,5 2. Прочность бетона на растяжение при изгибе - Не менее Вtb 3,2 3. Марка бетона по морозостойкости - Не менее F 250 4. Водопоглощение бетона - Не более 5 % 5. Размеры: длина-300мм, ширана-300мм, высота-30мм 6. Количество в упаковке - 168шт 7. Вес упаковки - 900кг | м2 | 15
23 | Плита тротуарная "Мадера" К 30.3-М-Цкор (коричневый) Плита тротуарная "Мадера" К 30.3-М-Цкр (красный) Плита тротуарная "Мадера" К 30.3-М-Цч (черный) Плита тротуарная "Мадера" К 30.3-М-Цж (желтый) СТБ 1071-2007 | Вибролитье | 1. Класс бетона по прочности - В22,5 2. Прочность бетона на растяжение при изгибе - Не менее Вtb 3,2 3. Марка бетона по морозостойкости - Не менее F 250 4. Водопоглощение бетона - Не более 5 % 5. Размеры: длина-300мм, ширана-300мм, высота-30мм 6. Количество в упаковке - 168шт 7. Вес упаковки - 900кг | м2 | 20
24 | Плита тротуарная "8 кирпичей" К 40.5-М (серый) СТБ 1071-2007 | Вибролитье | 1. Класс бетона по прочности - В22,5 2. Прочность бетона на растяжение при изгибе - Не менее Вtb 3,2 3. Марка бетона по морозостойкости - Не менее F 250 4. Водопоглощение бетона - Не более 5 % 5. Размеры: длина-400мм, ширана-400мм, высота-50мм 6. Количество в упаковке - 60шт 7. Вес упаковки - 1000кг | м2 | 20
25 | Плита тротуарная "8 кирпичей" К 40.5-М-Цкор (коричневый) Плита тротуарная "8 кирпичей" К 40.5-М-Цкр (красный) Плита тротуарная "8 кирпичей" К 40.5-М-Цч (черный) Плита тротуарная "8 кирпичей" К 40.5-М-Цж (желтый) СТБ 1071-2007 | Вибролитье | 1. Класс бетона по прочности - В22,5 2. Прочность бетона на растяжение при изгибе - Не менее Вtb 3,2 3. Марка бетона по морозостойкости - Не менее F 250 4. Водопоглощение бетона - Не более 5 % 5. Размеры: длина-400мм, ширана-400мм, высота-50мм 6. Количество в упаковке - 60шт 7. Вес упаковки - 1000кг | м2 | 28
26 | Плита тротуарная "12 кирпичей" К 50.5-М (серый) СТБ 1071-2007 | Вибролитье | 1. Класс бетона по прочности - В22,5 2. Прочность бетона на растяжение при изгибе - Не менее Вtb 3,2 3. Марка бетона по морозостойкости - Не менее F 250 4. Водопоглощение бетона - Не более 5 % 5. Размеры: длина-500мм, ширана-500мм, высота-50мм 6. Количество в упаковке - 40шт 7. Вес упаковки - 1000кг | м2 | 20
27 | Плита тротуарная "12 кирпичей" К 50.5-М-Цкор (коричневый) Плита тротуарная "12 кирпичей" К 50.5-М-Цкр (красный) Плита тротуарная "12 кирпичей" К 50.5-М-Цч (черный) Плита тротуарная "12 кирпичей" К 50.5-М-Цж (желтый) СТБ 1071-2007 | Вибролитье | 1. Класс бетона по прочности - В22,5 2. Прочность бетона на растяжение при изгибе - Не менее Вtb 3,2 3. Марка бетона по морозостойкости - Не менее F 250 4. Водопоглощение бетона - Не более 5 % 5. Размеры: длина-500мм, ширана-500мм, высота-50мм 6. Количество в упаковке - 40шт 7. Вес упаковки - 1000кг | м2 | 28
28 | Плита тактильная "Направляющая" К40.5-МЦж В30 СТБ 1071-2007 | Вибролитье | 1. Класс бетона по прочности - В30 2. Прочность бетона на растяжение при изгибе - Не менее Вtb 3,2 3. Марка бетона по морозостойкости - Не менее F 250 4. Водопоглощение бетона - Не более 5 % 5. Размеры: длина-400мм, ширана-400мм, высота-50мм 6. Количество в упаковке - 60шт 7. Вес упаковки - 1000кг | м2 | 35
29 | Плита тактильная "Направляющая" К40.8-МЦж В30 СТБ 1071-2007 | Вибролитье | 1. Класс бетона по прочности - В30 2. Прочность бетона на растяжение при изгибе - Не менее Вtb 3,2 3. Марка бетона по морозостойкости - Не менее F 250 4. Водопоглощение бетона - Не более 5 % 5. Размеры: длина-400мм, ширана-400мм, высота-80мм 6. Количество в упаковке - 42шт 7. Вес упаковки - 1200кг | м2 | 47
30 | Плита тактильная "Предупреждающая" К40.5-МЦж В30 СТБ 1071-2007 | Вибролите | 1. Класс бетона по прочности - В30 2. Прочность бетона на растяжение при изгибе - Не менее Вtb 3,2 3. Марка бетона по морозостойкости - Не менее F 250 4. Водопоглощение бетона - Не более 5 % 5. Размеры: длина-400мм, ширана-400мм, высота-50мм 6. Количество в упаковке - 60шт 7. Вес упаковки - 1000кг | м2 | 35
31 | Плита тактильная "Предупреждающая" К40.8-МЦж В30 СТБ 1071-2007 | Вибролитье | 1. Класс бетона по прочности - В30 2. Прочность бетона на растяжение при изгибе - Не менее Вtb 3,2 3. Марка бетона по морозостойкости - Не менее F 250 4. Водопоглощение бетона - Не более 5 % 5. Размеры: длина-400мм, ширана-400мм, высота-80мм 6. Количество в упаковке - 42шт 7. Вес упаковки - 1200кг | м2 | 47
32 | Плита лотковая ПЛ500.160.60-М (серый) СТБ1238-2000 | Вибролитье | 1. Класс бетона по прочности - В22,5 2. Прочность бетона на растяжение при изгибе - Не менее Вtb 3,2 3. Марка бетона по морозостойкости - Не менее F 250 4. Водопоглощение бетона - Не более 5 % 5. Размеры: длина-500мм, ширана-160мм, высота-60мм 6. Количество в упаковке - 100шт 7. Вес упаковки - 800кг | м.п | 6
33 | Плита лотковая ПЛ500.160.60-М-Цкор (коричневый) Плита лотковая ПЛ500.160.60-М-Цкр (красный) Плита лотковая ПЛ500.160.60-М-Цч (черный) Плита лотковая ПЛ500.160.60-М-Цж (желтый) СТБ1238-2000 | Вибролитье | 1. Класс бетона по прочности - В22,5 2. Прочность бетона на растяжение при изгибе - Не менее Вtb 3,2 3. Марка бетона по морозостойкости - Не менее F 250 4. Водопоглощение бетона - Не более 5 % 5. Размеры: длина-500мм, ширана-160мм, высота-60мм 6. Количество в упаковке - 100шт 7. Вес упаковки - 800кг | м.п | 8
34 | Поддон деревянный б/у |  |  | шт | 12